## 布类用品
布类 产品信息表
序号 | 名称 | 规格 | 型号 | 计价单位 | 年预计用量 | 参考参数 （该参数为本单位原招标使用参数，仅做参考） | 调研价格（元） | 提供产品参数（请根据产品实际情况据实填写）
1 | 床单 | 160cm*260cm | 纯棉平布 斜纹 病房用 | 床 | 400 | 1、成分含量：棉100%。 2、纱支：23S*23S（±2s）。 3、甲醛含量（mg/kg）：≤75mg/kg。 4、pH值：4.0-8.5。 5、异味：无异味。 6、可分解致癌芳香胺染料（mg/kg）：禁用。 7、织物密度：经向密度为（根/10cm）为270根/10cm±5根/10cm，纬向密度为（根/10cm)为230根/10cm±5根/10cm。 8、耐皂洗色牢度：变色、沾色≥4级；耐摩擦色牢度：干摩、湿摩≥4级；耐酸汗渍色牢度：变色、沾色≥4级；耐碱汗渍色牢度：变色、沾色≥4级；耐水洗色牢度：变色、沾色≥4级；耐碱斑色牢度：变色、沾色≥4级；耐酸斑色牢度：变色、沾色≥4级。
2 |  | 165cm*248cm | 纯棉平布 平纹 值班室用 | 床 | 100
3 |  | 160cm*260cm | 缎面 特需病区用 | 床 | 100 | 1、成分含量：70%棉/30%聚酯纤维（±5%）。 2、纱支：32S*32S（±2s）。 3、甲醛含量（mg/kg）：≤75mg/kg。 4、pH值：4.0-8.5。 5、异味：无异味。 6、可分解致癌芳香胺染料（mg/kg）：禁用。 7、织物密度：经向密度为（根/10cm）为585根/10cm±5根/10cm；纬向密度为（根/10cm）为285根/10cm±5根/10cm。 8、耐皂洗色牢度：变色、沾色≥4级；耐汗渍色牢度：变色、沾色≥4级；耐水色牢度：变色、沾色≥4级；耐干摩擦色牢度：变色、沾色≥4级；耐唾液色牢度：变色、沾色≥4级；耐酸斑色牢度：≥4级；耐次氯酸盐漂白色牢度≥3级。 9、单位面积质量（g/㎡）：165±5。 10、断裂强力：经向≥1000N，纬向≥400N。 11、撕破强力：经向≥30N，纬向≥15N。 12、静电压半衰期≤5.0s。 13、电荷面密度≤5.0μc/㎡。 14、水洗尺寸变化率：-2.0%～+2.0%。 15、起毛起球：≥3级。 16、致敏染料：无。 17、可萃取重金属含量（mg/kg）：镉≤0.1，钴≤4.0，镍≤4.0，铬≤2.0，砷≤1.0，汞≤0.02，铅≤1.0，铜≤50.0，锑≤30.0。
4 | 床罩 | 190cm*68cm*53cm | 湖兰印花纱卡 开椭圆形洞 洞尺寸12cm*16cm | 床 | 10 | 1、成分含量:100%棉。 2、纱支：20S*20S（±2s）。 3、PH值：4.0-8.5。 4、甲醛：≤75 mg/kg。 5、异味：无异味。 6、可分解致癌芳香胺染料（mg/kg）：禁用。 7、单位面积质量：175g/㎡±5g/㎡。 8、织物密度：经向密度为455根/10cm±5根/10cm ；纬向密度为215根/10cm±5根/10cm。 9、断裂强力：经向≥1100N，纬向≥500N。 10、撕破强力：经向≥15N 纬向≥13N。 11、静电压半衰期≤5.0s。 12、电荷面密度≤7μc/㎡。 13、耐水色牢度：变色、沾色≥4级；耐摩擦色牢度：≥4级；耐酸汗渍色牢度：变色、沾色≥4级；耐碱汗渍色牢度：变色、沾色≥4级。 14、耐次氯酸盐漂白色牢度≥3级。
5 |  | 200cm*123cm*20cm | 湖兰印花纱卡 康复 | 床 | 10
6 |  | 206cm*86cm*8cm | 纱卡平纹 病房用卡通 | 床 | 2500
7 |  | 206cm*86cm*8cm | 纯棉纱卡 湖蓝 | 床 | 50
8 |  | 206cm*86cm*8cm | 纯棉平布 粉色 | 床 | 50
9 |  | 255cm*160m*8cm | 湖蓝缎面 2公分条纹 C30*30/133*76 | 床 | 50 | 1、成分含量:50%棉/50聚酯纤维（±5%）。 2、纱支：30S*30S（±2s）。 3、PH值：4.0-8.5。 4、甲醛：≤75 mg/kg。 5、异味：无异味。 6、可分解致癌芳香胺染料（mg/kg）：禁用。 7、单位面积质量：170g/㎡±5g/㎡。 8、织物密度：经向密度为550根/10cm±5根/10cm ；纬向密度为285根/10cm±5根/10cm。 9、断裂强力：经向≥1300N，纬向≥620N。 10、撕破强力：经向≥20N 纬向≥15N。 11、顶破强力：≥1100N。 12、耐磨性能：≥15000次。 13、静电压半衰期≤5.0s。 14、电荷面密度≤10μc/㎡。 15、耐水色牢度：变色、沾色≥4级；耐摩擦色牢度：≥4级；耐酸汗渍色牢度：变色、沾色≥4级；耐碱汗渍色牢度：变色、沾色≥4
10 | 被套 | 160cm*230cm | 纯棉 平纹布 密度21 病区 | 床 | 2200 | 1、成分含量：棉100%。 2、纱支：23S*23S（±2s）。 3、甲醛含量（mg/kg）：≤75mg/kg。 4、pH值：4.0-8.5。 5、异味：无异味。 6、可分解致癌芳香胺染料（mg/kg）：禁用。 7、经向密度为（根/10cm)：270根/10cm±5根/10cm，纬向密度为（根/10cm)：230根/10cm±5根/10cm。 8、耐皂洗色牢度：变色、沾色≥4级；耐摩擦色牢度：干摩、湿摩≥4级；耐酸汗渍色牢度：变色、沾色≥4级；耐碱汗渍色牢度：变色、沾色≥4级；耐水洗色牢度：变色、沾色≥4级；耐碱斑色牢度：变色、沾色≥4级；耐酸斑色牢度：变色、沾色≥4级。
11 |  | 160cm*230cm | 纯棉 斜纹布 密度40 值班室 | 床 | 100 | 1、成分含量:100%棉。 2、纱支：20S*20S（±2s）。 3、PH值：4.0-8.5。 4、甲醛：≤75 mg/kg。 5、异味：无异味。 6、可分解致癌芳香胺染料（mg/kg）：禁用。 7、单位面积质量：175g/㎡±5g/㎡。 8、织物密度：经向密度为455根/10cm±5根/10cm ；纬向密度为215根/10cm±5根/10cm。 9、断裂强力：经向≥1100N，纬向≥500N。 10、撕破强力：经向≥15N 纬向≥13N。 11、静电压半衰期≤5.0s。 12、电荷面密度≤7μc/㎡。 13、耐水色牢度：变色、沾色≥4级；耐摩擦色牢度：≥4级；耐酸汗渍色牢度：变色、沾色≥4级；耐碱汗渍色牢度：变色、沾色≥4级。 14、耐次氯酸盐漂白色牢度≥3级。
12 |  | 160cm*230cm | 纯棉 斜纹布 密度21 儿科 | 床 | 100 | 1、成分含量:50%棉/50聚酯纤维（±5%）。 2、纱支：30S*30S（±2s）。 3、PH值：4.0-8.5。 4、甲醛：≤75 mg/kg。 5、异味：无异味。 6、可分解致癌芳香胺染料（mg/kg）：禁用。 7、单位面积质量：170g/㎡±5g/㎡。 8、织物密度：经向密度为550根/10cm±5根/10cm ；纬向密度为285根/10cm±5根/10cm。 9、断裂强力：经向≥1300N，纬向≥620N。 10、撕破强力：经向≥20N 纬向≥15N。 11、顶破强力：≥1100N。 12、耐磨性能：≥15000次。 13、静电压半衰期≤5.0s。 14、电荷面密度≤10μc/㎡。 15、耐水色牢度：变色、沾色≥4级；耐摩擦色牢度：≥4级；耐酸汗渍色牢度：变色、沾色≥4级；耐碱汗渍色牢度：变色、沾色≥4级。
13 |  | 170cm*230cm | 白色贡缎面料 特需病区用 | 床 | 50 | 1、成分含量：70%棉/30%聚酯纤维（±5%）。 2、纱支：32S*32S（±2s）。 3、PH值：4.0-8.5。 4、甲醛：≤75mg/kg。 5、异味：无异味。 6、可分解致癌芳香胺染料（mg/kg）：禁用。 1.织物密度：经向密度为585根/10cm±5根/10cm；纬向密度为285根/10cm±5根/10cm。 2.单位面积质量（g/㎡）：165±5。 9、断裂强力：经向≥1000N，纬向≥400N。 10、撕破强力：经向≥30N，纬向≥15N。 11、静电压半衰期≤5.0s。 12、电荷面密度≤5.0μc/㎡。 13、水洗尺寸变化率：-2.0%～+2.0%。 14、起毛起球：≥3级。 15、耐皂洗色牢度：变色、沾色≥4级。 16、耐汗渍色牢度：变色、沾色≥4级。 17、耐水色牢度：变色、沾色≥4级。 18、耐干摩擦色牢度：变色、沾色≥4级。 19、耐唾液色牢度：变色、沾色≥4级。 20、耐酸斑色牢度：≥4级。 21、耐次氯酸盐漂白色牢度≥3级。 22、致敏染料：无。 23、可萃取重金属含量（mg/kg）：镉≤0.1，钴≤4.0，镍≤4.0，铬≤2.0，砷≤1.0，汞≤0.02，铅≤1.0，铜≤50.0，锑≤30.0。
14 |  | 160cm*230cm | 湖蓝缎面 2公分条纹 C30*30/133*76 | 床 | 10 | 1、成分含量:100%棉。 2、纱支：21S*21S（±2s）。 3、甲醛含量（mg/kg）：≤75 mg/kg。 4、PH值：4.0-8.5。 5、异味：无异味。 6、可分解致癌芳香胺染料（mg/kg）：禁用。 7、单位面积质量：195g/㎡±5g/㎡。 8、织物密度：经向密度为455根/10cm±5根/10cm ；纬向密度为225根/10cm±5根/10cm。 9、断裂强力：经向≥1100N，纬向≥550N。 10、撕破强力：经向≥15N 纬向≥15N。 11、顶破强力：≥950N。 12、起毛起球：≥4级。 13、静电压半衰期≤5.0s。 14、电荷面密度≤3μc/㎡。 15、可萃取重金属含量：镉≤0.1，钴≤4.0，镍≤4.0，铬≤0.5，砷≤1.0，汞≤0.02，铅≤0.2，铜≤25.0，锑≤30.0。 16、耐水色牢度：变色、沾色≥4级；耐摩擦色牢度：≥4级；耐酸汗渍色牢度：变色、沾色≥4级；耐碱汗渍色牢度：变色、沾色≥4级。
15 | 枕芯 | 70cm*40cm | 纯棉面料；聚酯纤维填充物 | 个 | 400 | 1、成分含量：100%纯棉；填充物：聚酯纤维100%。 2、总重量：≥500g。 3、异味：无异味。 4、PH值范围：4.0-8.5。
16 |  | 70cm*40cm | 羽丝棉 | 个 | 150
17 | 棉絮 | 150cm*210cm | 6斤一级棉 纱布套绗缝 | 床 | 80 | 1.含杂率：≤0.6%。 2.网纱：面纱3层，左筋≥20道，右筋≥20道，竖筋≥15道，密度≥20根/10cm。 3.研磨率≥90%。 4.传播疾病虫、卵：无。 5.异味：无异味。 6.原料：细绒棉。 7.等级：一级及以上。 8.短纤维（≤13mm）含量：≤25%。 9、另加纱布套绗缝。 10、重量：4斤±0.2斤。
18 |  | 150cm*210cm | 4斤一级棉 纱布套绗缝 | 床 | 200
19 |  | 120cm*200cm | 3斤一级棉 纱布套绗缝 | 床 | 10
20 |  | 110cm*110cm | 2斤一级棉 纱布套绗缝 | 床 | 10
21 |  | 150cm*215cm | 4斤特级棉 电脑绗缝 | 床 | 10
22 | 枕套 | 50cm*77cm | 纯棉平纹布 病房用 | 个 | 3000 | 1、成分含量：棉100%。 2、纱支：23S*23S（±2s）。 3、甲醛含量（mg/kg）：≤75mg/kg。 4、pH值：4.0-8.5。 5、异味：无异味。 6、可分解致癌芳香胺染料（mg/kg）：禁用。 7、经向密度为（根/10cm)：270根/10cm±5根/10cm，纬向密度为（根/10cm)：230根/10cm±5根/10cm。 8、耐皂洗色牢度：变色、沾色≥4级；耐摩擦色牢度：干摩、湿摩≥4级；耐酸汗渍色牢度：变色、沾色≥4级；耐碱汗渍色牢度：变色、沾色≥4级；耐水洗色牢度：变色、沾色≥4级；耐碱斑色牢度：变色、沾色≥4级；耐酸斑色牢度：变色、沾色≥4级。
23 |  | 50cm*80cm | 纯棉纱卡 值班室用 | 个 | 200 | 1、成分含量:100%棉。 2、纱支：20S*20S(±2S)。 3、PH值：4.0-8.5。 4、甲醛：≤75 mg/kg。 5、异味：无异味。 6、可分解致癌芳香胺染料（mg/kg）：禁用。 7、单位面积质量：175g/㎡±5g/㎡。 8、织物密度：经向密度为455根/10cm±5根/10cm ；纬向密度为215根/10cm±5根/10cm。 9、断裂强力：经向≥1100N，纬向≥500N。 10、撕破强力：经向≥15N 纬向≥13N。 11、静电压半衰期≤5.0s。 12、电荷面密度≤7μc/㎡。 13、耐水色牢度：变色、沾色≥4级；耐摩擦色牢度：≥4级；耐酸汗渍色牢度：变色、沾色≥4级；耐碱汗渍色牢度：变色、沾色≥4级。 14、耐次氯酸盐漂白色牢度≥3级。
24 |  | 55cm*85cm | 白色贡缎面料 特需病区用C60*40/173*120 | 个 | 50 | 1、成分含量：70%棉/30%聚酯纤维（±5%）。 2、纱支：32S*32S（±2s）。 3、PH值：4.0-8.5。 4、甲醛：≤75mg/kg。 5、异味：无异味。 6、可分解致癌芳香胺染料（mg/kg）：禁用。 7、织物密度：经向密度为585根/10cm±5根/10cm；纬向密度为285根/10cm±5根/10cm。 8、单位面积质量（g/㎡）：165±5。 9、断裂强力：经向≥1000N，纬向≥400N。 10、撕破强力：经向≥30N，纬向≥15N。 11、静电压半衰期≤5.0s。 12、电荷面密度≤5.0μc/㎡。 13、水洗尺寸变化率：-2.0%～+2.0%。 14、起毛起球：≥3级。 15、耐皂洗色牢度：变色、沾色≥4级。 16、耐汗渍色牢度：变色、沾色≥4级。 17、耐水色牢度：变色、沾色≥4级。 18、耐干摩擦色牢度：变色、沾色≥4级。 19、耐唾液色牢度：变色、沾色≥4级。 20、耐酸斑色牢度：≥4级。 21、耐次氯酸盐漂白色牢度≥3级。 22、致敏染料：无。 23、可萃取重金属含量（mg/kg）：镉≤0.1，钴≤4.0，镍≤4.0，铬≤2.0，砷≤1.0，汞≤0.02，铅≤1.0，铜≤50.0，锑≤30.0。
25 |  | 45cm*75cm | 湖兰印花纱卡 康复 | 个 | 10 | 1、成分含量:100%棉。 2、纱支：21S*21S（±2s）。 3、PH值：4.0-8.5。 4、甲醛：≤75mg/kg。 5、异味：无异味。 6、可分解致癌芳香胺染料（mg/kg）：禁用。 7、单位面积质量：195g/㎡±5g/㎡。 8、织物密度：经向密度为455根/10cm±5根/10cm ；纬向密度为225根/10cm±5根/10cm。 9、断裂强力：经向≥1100N，纬向≥550N。 10、撕破强力：经向≥15N 纬向≥15N。 11、顶破强力：≥950N。 12、起毛起球：≥4级。 13、静电压半衰期≤5.0s。 14、电荷面密度≤3μc/㎡。 15、可萃取重金属含量（mg/kg）：镉≤0.1，钴≤4.0，镍≤4.0，铬≤2.0，砷≤1.0，汞≤0.02，铅≤1.0，铜≤50.0，锑≤30.0。 16、耐水色牢度：变色、沾色≥4级；耐摩擦色牢度：≥4级；耐酸汗渍色牢度：变色、沾色≥4级；耐碱汗渍色牢度：变色、沾色≥4级。
26 |  | 55cm*85cm | 湖蓝缎面 2公分条纹 | 个 | 100 | 1、成分含量:50%棉/50聚酯纤维（±5%）。 2、纱支：30S*30S（±2s）。 3、PH值：4.0-8.5。 4、甲醛：≤75 mg/kg。 5、异味：无异味。 6、可分解致癌芳香胺染料（mg/kg）：禁用。 7、单位面积质量：170g/㎡±5g/㎡。 8、织物密度：经向密度为550根/10cm±5根/10cm ；纬向密度为285根/10cm±5根/10cm。 9、断裂强力：经向≥1300N，纬向≥620N。 10、撕破强力：经向≥20N 纬向≥15N。 11、顶破强力：≥1100N。 12、耐磨性能：≥15000次。 13、静电压半衰期≤5.0s。 14、电荷面密度≤10μc/㎡。 15、耐水色牢度：变色、沾色≥4级；耐摩擦色牢度：≥4级；耐酸汗渍色牢度：变色、沾色≥4级；耐碱汗渍色牢度：变色、沾色≥4级。
27 | 垫絮 | 90cm*200cm | 4斤四级棉 纯棉布包套 | 床 | 200 | 1、含杂率：≤0.8%。 2、网纱：面纱3层，密度≥13根/10cm。 3、研磨率≥80%。 4、卫生指标：无虫、卵。 5、异味：无异味。 6、原料：细绒棉。 7、感官要求等级：一级及以上。 8、短纤维（≤13mm）含量：≤25%。 9、重量：4斤±0.2斤。
28 |  | 82cm*196cm | 4斤四级棉 纯棉布包套 | 床 | 50
29 |  | 42cm*72cm | 400g一级棉 纯棉布包套 | 床 | 10
30 | 中单 | 240cm*100cm | 双层 湖蓝/墨绿 纱卡 | 张 | 50 | 1、成分含量:100%棉。 2、纱支：21S*21S（±2s）。 3、PH值：4.0-8.5。 4、甲醛：≤75 mg/kg。 5、异味：无异味。 6、可分解致癌芳香胺染料（mg/kg）：禁用。 7、单位面积质量：195g/㎡±5g/㎡。 8、织物密度：经向密度为455根/10cm±5根/10cm ；纬向密度为225根/10cm±5根/10cm。 9、断裂强力：经向≥1100N，纬向≥550N。 10、撕破强力：经向≥15N 纬向≥15N。 11、顶破强力：≥950N。 12、起毛起球：≥4级。 13、静电压半衰期≤5.0s。 14、电荷面密度≤3μc/㎡。 15、可萃取重金属含量（mg/kg）：镉≤0.1，钴≤4.0，镍≤4.0，铬≤2.0，砷≤1.0，汞≤0.02，铅≤1.0，铜≤50.0，锑≤30.0。 16、耐水色牢度：变色、沾色≥4级；耐摩擦色牢度：≥4级；耐酸汗渍色牢度：变色、沾色≥4级；耐碱汗渍色牢度：变色、沾色≥4级。
31 |  | 200cm*100cm | 双层 湖蓝/墨绿 纱卡 | 张 | 50
32 |  | 140cm*87cm | 双层 湖蓝/墨绿 纱卡 | 张 | 100
33 |  | 155cm*90cm | 墨绿 纱卡 | 张 | 10 | 1、成分含量：100%棉。 2、纱支：20S*20S±（±2s）。 3、PH值：4.0-8.5。 4、甲醛:≤75mg/kg。 5、异味：无异味。 6、可分解致癌芳香胺染料（mg/kg）：不可检出。 7、织物密度:经密290根/10cm±5根/10cm，纬密：210根/10cm±5根/10cm。 8、色牢度（耐皂洗、耐汗渍、耐摩擦）≥4级。
34 | 婴儿被套 | 125*125cm | 梦幻小兰熊 斜纱 C40*40 133*72 | 床 | 10 | 1、成分含量：纯棉100%纱斜。 2、纱织：40s*40s（±2s）。 3、甲醛（mg/kg）：≤20mg/kg。 4、PH值：4.0-7.5。 5、可分解致癌芳香胺染料（mg/kg）：禁用。 6、异味：无异味。 7、织物密度(根/10cm)：经密520根±5根/10cm；纬密270根±5根/10cm。 8、单位面积质量g/㎡:120g/㎡±5g/㎡。 9、耐水色牢度：≥4级。 10、耐酸汗渍色牢度：≥4级。 11、耐摩擦色牢度：≥4级。 12、耐碱汗渍色牢度：≥4级。
35 | 婴儿床单 | 145cm*105cm | 卡通花色 C40*40 133*72 | 套 | 100
36 | 婴儿枕套 | 48cm*44cm | 卡通花色 | 套 | 100
37 | 婴儿床罩 | 85cm*50cm*35cm | 粉红纱卡 四周裙边 C40*40 133*72 | 套 | 50
38 | 床笠 | 205cm*92cm*24cm | 湖蓝缎面 2公分条纹 C30*30/133*76 | 床 | 5 | 1、成分含量：70%棉/30%聚酯纤维（±5%）。 2、纱支：32S*32S（±2s）。 3、PH值：4.0-8.5。 4、甲醛：≤75mg/kg。 5、异味：无异味。 6、可分解致癌芳香胺染料（mg/kg）：禁用。 7、织物密度：经向密度为585根/10cm±5根/10cm；纬向密度为285根/10cm±5根/10cm。 8、单位面积质量（g/㎡）：165±5。 9、断裂强力：经向≥1000N，纬向≥400N。 10、撕破强力：经向≥30N，纬向≥15N。 11、静电压半衰期≤5.0s。 12、电荷面密度≤5.0μc/㎡。 13、水洗尺寸变化率：-2.0%～+2.0%。 14、起毛起球：≥3级。 15、耐皂洗色牢度：变色、沾色≥4级。 16、耐汗渍色牢度：变色、沾色≥4级。 17、耐水色牢度：变色、沾色≥4级。 18、耐干摩擦色牢度：变色、沾色≥4级。 19、耐唾液色牢度：变色、沾色≥4级。 20、耐酸斑色牢度：≥4级。 21、耐次氯酸盐漂白色牢度≥3级。 22、致敏染料：无。 23、可萃取重金属含量（mg/kg）：镉≤0.1，钴≤4.0，镍≤4.0，铬≤2.0，砷≤1.0，汞≤0.02，铅≤1.0，铜≤50.0，锑≤30.0。
39 | 纽扣 | 塑料材质 白色 四眼/面包扣（大) | 200颗/包 | 包 | 20 | 200颗/包
40 |  | 塑料材质 白色 四眼/面包扣(小） | 400颗/包 | 包 | 10 | 400颗/包
41 | 缝纫机线 | / | 白/黑 | 卷 | 10 | 白/黑
42 | 包布 | 50cm*50cm | 双层 湖蓝/粉红 纱卡 | 张 | 10 | 1、成分含量:100%棉。 2、纱支：21S*21S（±2s）。 3、PH值：4.0-8.5。 4、甲醛：≤75 mg/kg。 5、异味：无异味。 6、可分解致癌芳香胺染料（mg/kg）：禁用。 7、单位面积质量：195g/㎡±5g/㎡。 8、织物密度：经向密度为455根/10cm±5根/10cm ；纬向密度为225根/10cm±5根/10cm。 9、断裂强力：经向≥1100N，纬向≥550N。 10、撕破强力：经向≥15N 纬向≥15N。 11、顶破强力：≥950N。 12、起毛起球：≥4级。 13、静电压半衰期≤5.0s。 14、电荷面密度≤3μc/㎡。 15、可萃取重金属含量：镉≤0.1，钴≤4.0，镍≤4.0，铬≤2.0，砷≤1.0，汞≤0.02，铅≤1.0，铜≤50.0，锑≤30.0。 16、耐水色牢度：变色、沾色≥4级；耐摩擦色牢度：≥4级；耐酸汗渍色牢度：变色、沾色≥4级；耐碱汗渍色牢度：变色、沾色≥4级。
43 |  | 55cm*55cm | 双层 湖蓝 粉红 纱卡 | 张 | 10 | 1、成分含量:100%棉。 2、纱支：21S*21S（±2s）。 3、PH值：4.0-8.5。 4、甲醛：≤75 mg/kg。 5、异味：无异味。 6、可分解致癌芳香胺染料（mg/kg）：禁用。 7、单位面积质量：195g/㎡±5g/㎡。 8、织物密度：经向密度为455根/10cm±5根/10cm ；纬向密度为225根/10cm±5根/10cm。 9、断裂强力：经向≥1100N，纬向≥550N。 10、撕破强力：经向≥15N 纬向≥15N。 11、顶破强力：≥950N。 12、起毛起球：≥4级。 13、静电压半衰期≤5.0s。 14、电荷面密度≤3μc/㎡。 15、可萃取重金属含量：镉≤0.1，钴≤4.0，镍≤4.0，铬≤2.0，砷≤1.0，汞≤0.02，铅≤1.0，铜≤50.0，锑≤30.0。 16、耐水色牢度：变色、沾色≥4级；耐摩擦色牢度：≥4级；耐酸汗渍色牢度：变色、沾色≥4级；耐碱汗渍色牢度：变色、沾色≥4级。
44 |  | 90cm*90cm | 双层 湖蓝纱卡 | 张 | 1500
45 |  | 110cm*110cm | 双层 湖蓝纱卡 | 张 | 1800
46 |  | 120cm*120cm | 双层 湖蓝纱卡 | 张 | 1500
47 |  | 150cm*120cm | 双层 湖蓝/油绿 纱卡 | 张 | 10
48 |  | 150cm*150cm | 粉红纱卡 | 张 | 10
49 | 治疗巾 | 95cm*(60-70)cm | 单层 湖兰纱卡 | 张 | 15000
50 |  | 55cm*55cm | 四层 湖兰纱卡 | 张 | 10
51 | 洞巾 | 170cm*200cm | 单层 湖兰纱卡 加贴80cm*100cm ICU | 张 | 100
52 |  | 120cm*150cm | 单层 湖蓝 /粉红纱卡 加贴 开洞 妇科 | 张 | 800
53 |  | 60cm*60cm | 单层 湖蓝/油绿/粉红 纱卡 加贴 开洞 | 张 | 1500
54 | 脚套（产科） | 100*75cm | 粉红/湖兰 纱卡 | 双 | 10
55 | 脚桶（妇科） | 85cm*38cm | 双层 白平布 分叉式 内夹棉 | 双 | 10 | 1、成分含量:100%棉。 2、纱支：21S*21S（±2s）。 3、PH值：4.0-8.5。 4、甲醛：≤75 mg/kg。 5、可分解致癌芳香胺染料（mg/kg）：禁用。 6、异味：无异味。 7、单位面积质量：180g/㎡±5g/㎡。 8、织物密度：经向密度为452根/10cm±5根/10cm ；纬向密度为215根/10cm±5根/10cm。 9、顶破强力：≥800N。 10、耐水色牢度：变色、沾色≥4级；耐皂洗色牢度：变色、沾色≥4级；耐酸汗渍色牢度：变色、沾色≥4级；耐碱汗渍色牢度：变色、沾色≥4级。
56 | 腹腔镜套 | 160cm*33cm | 双层 土白布 | 个 | 10
57 | 手术桌布 | (225-235)cm*170cm | 双层 湖兰/粉色 纱卡 | 张 | 1000
58 |  | (170-180)cm*(150-160)cm | 双层 湖兰/油绿/粉红 纱卡 | 张 | 500
59 | 监护仪捆绑带 | 20cm*14cm | 双层 亮绿 涤府 | 根 | 20
60 | 污物袋 | （55-75 )cm*(45-55）cm*(70-95）cm | 墨绿/油绿 纱卡 小 | 个 | 10
61 |  | （75-100)cm*(65-75）cm*(60-95）cm | 墨绿/油绿 纱卡 大 | 个 | 60
62 | 约束带 | （10-20）cm*(15-35)cm | 双层加棉 湖兰纱卡 | 根 | 60
63 |  | （10-20）cm*(50-60)cm | 双层加棉 湖兰纱卡 | 根 | 50
64 |  | 25cm*8cm | 湖兰纱卡 内填2cm厚泡沫 | 根 | 50
65 |  | （10-20)cm*(15-35）cm | 双层加棉 手套型 湖兰/油绿 纱卡 内填泡沫 | 根 | 200
66 |  | 55cm*22cm 2组带子 | 双层加棉 湖兰/油绿 纱卡 2组带子 | 根 | 10
67 |  | 27cm*17cm | 手套型 双层加棉加厚绒布透气网 | 根 | 10
68 | 剖腹单 | 300cm*170cm | 双层 湖兰纱卡 | 张 | 1000
69 | 大剖腹单 | 330cm*220cm | 双层 湖兰纱卡 | 张 | 600
70 | 遮光罩 | 270cm*190cm | 新生儿，卡通花色，三层，纱斜 | 个 | 10
71 | 托盘套 | 190cm*90cm | 口袋样式 一端开口 粉红纱卡 | 张 | 10
72 | 手术帽 | 圆顶/葫芦帽 | 花色 平布 后系带 | 顶 | 150 | 1、成分含量：100%棉。 2、甲醛:≤75mg/kg。 3、PH 值:4.0-8.5。 4、异味：无异味。 5、可分解致癌芳香胺染料（mg/kg）：禁用。 6、织物密度:经密290根/10cm±5根/10cm，纬密210根/10cm±5根/10cm。 7、色牢度（耐皂洗、耐汗渍、耐摩擦）≥4级。
73 | 手术室洗手服-套装-冬 | 各尺码 | 长袖短装+裤子 湖蓝/靠蓝/墨绿/油绿/深果绿/紫色（颜色以科室确认为准）面料：纱卡 | 套 | 500 | 1、成分含量:100%棉。 2、纱支：21S*21S（±2s）。 3、PH值：4.0-8.5。 4、甲醛：≤75 mg/kg。 5、异味：无异味。 6、可分解致癌芳香胺染料（mg/kg）：禁用。 7、单位面积质量：195g/㎡±5g/㎡。 8、织物密度：经向密度为455根/10cm±5根/10cm ；纬向密度为225根/10cm±5根/10cm。 9、断裂强力：经向≥1100N，纬向≥550N。 10、撕破强力：经向≥15N 纬向≥15N。 11、顶破强力：≥950N。 12、起毛起球：≥4级。 13、静电压半衰期≤5.0s。 14、电荷面密度≤3μc/㎡。 15、可萃取重金属含量：镉≤0.1，钴≤4.0，镍≤4.0，铬≤2.0，砷≤1.0，汞≤0.02，铅≤1.0，铜≤50.0，锑≤30.0。 16、耐水色牢度：变色、沾色≥4级；耐摩擦色牢度：≥4级；耐酸汗渍色牢度：变色、沾色≥4级；耐碱汗渍色牢度：变色、沾色≥4级。
74 | 手术室洗手服-套装-夏 | 各尺码 | 短袖短装+裤子 湖蓝/靠蓝/墨绿/油绿/深果绿/紫色（颜色以科室确认为准）面料：纱卡 | 套 | 2000
75 | 手术室洗手服-套装-上装-夏 | 各尺码 | 短袖短装 湖蓝/靠蓝/墨绿/油绿/深果绿/紫色（颜色以科室确认为准）面料：纱卡 | 件 | 250
76 | 手术室洗手服-裙装 | 短袖长装 各尺码 | 短袖长装 湖蓝/靠蓝/墨绿/油绿/深果绿/紫色 （颜色以科室确认为准）面料：纱绢 | 条 | 60
77 | 手术室外出服 | 各尺码 | 长袖 | 件 | 500
78 | 手术衣 | 各尺码 | 袍式覆背式 湖兰/油绿 颜色以科室确认为准 面料纱卡 | 件 | 5000
79 | 参观衣 | 各尺码 | 长袖长装 湖蓝/油绿/深果绿(颜色以科室确认为准) 面料：纱卡 普通手术衣样式 | 件 | 20
80 | 隔离衣 | 各尺码 | 长袖长装 纱卡 普通式手术衣式样 颜色由科室确定 | 件 | 10
81 |  | 各尺码 | 长袖长装 纱卡 包背式 颜色由科室确定 | 件 | 10
82 | 探视衣 | 各尺码 | 长袖长装 ICU 灰浅蓝 面料：涤府 | 件 | 10
83 | 病员服套装 | 各尺码 | 长袖短装+裤子 粗细蓝白条/灰红细条 纱绢 | 套 | 600 | 1、成分含量:100%棉。 2、纱支：32S*32S(±2S)。 3、PH值：4.0-8.5。 4、甲醛：≤75 mg/kg。 5、异味：无异味。 6、可分解致癌芳香胺染料（mg/kg）：禁用。 7、织物密度：经向密度为575根/10cm±5根/10cm ；纬向密度为275根/10cm±5根/10cm。 8、耐干摩擦色牢度：≥4级；耐酸汗渍色牢度：变色、沾色≥4级；耐碱汗渍色牢度：变色、沾色≥4级；耐酸斑色牢度：变色≥4级、耐碱斑色牢度：变色≥4级。
84 |  | 各尺码 | 套装：睡袍式长袖短装+裤子 系带 粗细兰白条/茶绿蓝条 | 套 | 50
85 | 病员服套装(VIP) | 各尺码 | 套装：长袖短装+裤子 绿白斜纹 | 套 | 10
86 | 病员服-上装 | 各尺码 | 长袖短装/短装 粗细蓝白条/灰红细条 纱绢 | 件 | 600 | 1、成分含量:100%棉。 2、纱支：21S*21S(±2S)。 3、PH值：4.0-8.5。 4、甲醛：≤75 mg/kg。 5、异味：无异味。 6、可分解致癌芳香胺染料（mg/kg）：禁用。 7、织物密度：经向密度为410根/10cm±5根/10cm ；纬向密度为180根/10cm±5根/10cm。 8、耐干摩擦色牢度：≥4级；耐酸汗渍色牢度：变色、沾色≥4级；耐碱汗渍色牢度：变色、沾色≥4级；耐酸斑色牢度：变色≥4级、耐碱斑色牢度：变色≥4级。
87 |  | 各尺码 | 长袖裙装 产科 浅紫花纱斜/灰红细条 纱绢 | 件 | 10
88 |  | 各尺码 | 长袖短装 产科 浅紫花纱斜 纱绢 | 条 | 10
89 |  | 各尺码 | 婴儿衫 粉色小绵羊卡通绒布 单层圆领口 | 件 | 50
90 |  | 各尺码 | 长袖短装 肛肠科 系带 纱绢 | 件 | 10
91 |  | 各尺码 | 睡袍式短袖裙装 系带 粗细兰白条/茶绿蓝条 | 条 | 100
92 | 病员服-裤子 | 各尺码 | 产科 浅紫花纱斜 纱绢 | 条 | 30 | 1、成分含量:100%棉。 2、纱支：20*20(±2S)。 3、PH值：4.0-8.5。 4、甲醛：≤75 mg/kg。 5、异味：无异味。 6、可分解致癌芳香胺染料（mg/kg）：禁用。 7、密度：经向350根/10cm±5根/10cm 纬向248根/10cm±5根/10cm。 8、耐水色牢度：变色、沾色≥4级；耐干摩色牢度：≥4级；耐酸汗渍色牢度：变色、沾色≥4级；耐碱汗渍色牢度：变色、沾色≥4级。 9、面料抑菌率：金黄色葡萄球菌≥97%，大肠杆菌≥94%，白色念珠菌≥92%，肺炎克雷白氏菌≥94%，铜绿假单胞菌≥96%，枯草芽孢杆菌≥99%。
93 |  | 各尺码 | 粗细蓝白条 纱绢 | 条 | 500
94 |  | 各尺码 | 肛肠科 有洞 纱绢 | 条 | 10
95 | 儿童病员服套装 | 各尺码 | 套装：长袖短装+裤子 粗细兰白条/灰红细条 纱绢 (0-12岁) | 套 | 10
96 | 儿童病员服-上装 | 各尺码 | 各科室 长袖裙装 卡通纱绢 (0-12岁) | 条 | 10
97 | 手腕约束带 | 30cm*2cm 带长185cm | 迪卡透气棉 | 只 | 10 | 1、成分含量:100%棉。 2、纱支：21S*21S（±2s）。 3、PH值：4.0-8.5。 4、甲醛：≤75 mg/kg。 5、异味：无异味。 6、可分解致癌芳香胺染料（mg/kg）：禁用。 7、单位面积质量：180g/㎡±5g/㎡。 8、织物密度：经向密度为452根/10cm±5根/10cm ；纬向密度为215根/10cm±5根/10cm。 9、顶破强力：≥800N。 10、可分解致癌芳香胺染料（mg/kg）：禁用。 11、耐水色牢度：变色、沾色≥4级；耐皂洗色牢度：变色、沾色≥4级；耐酸汗渍色牢度：变色、沾色≥4级；耐碱汗渍色牢度：变色、沾色≥4级。
98 | 膝部约束带 | 325cm*25cm 孔内直径为10cm | 墨绿纱卡 | 个 | 10
99 | 腹腔镜套（双层） | 160cm*33cm | 纯棉 湖兰纱卡 | 张 | 50
100 | 防尘遮雨布 | 240cm*230cm | 聚酯纤维 深兰防尘遮雨布 | 张 | 10 | 100%聚酯纤维
101 | 肠镜裤 | / | 无纺布 | 条 | 8000 | 1.材质为SMS无纺布。 2.开口向后，挡布宽度21cm，长度30cm；裤子孔位宽10cm，高25cm；腰部的橡皮根放松30cm，拉尽60cm；魔术贴2对：2.5*1.5cm，孔位空间4"×12"—12"×15"范围内。 3.用于患者肠镜检查时穿戴。 4.浅蓝色。
102 | 连体洁净服 | 各尺码 |  | 件 | 150 | 1、成分含量:100%聚酯纤维。 2、洁净度-微生物：≤300 CFU/dm2。 3、阻干态微生物穿透（CFU）：27。 4、阻湿态微生物：屏障指数≥2.8。 5、抗渗水性（cmH2O）:≥50。 6、断裂强力（干态）：纵向≥900N 横向≥500N。 7、断裂强力（湿态）：纵向≥930N 横向≥550N。 8、干态落絮：≤4.0。 9、洁净度-微生物质：IPM≤3.5。 10、胀破强度（干态）：≥450N。 11、胀破强度（湿态）：≥400N。
103 | 婴儿浴巾 | 70cm*80cm | 100%棉 | 条 | 10 | 1.100%棉。 2.可直接接触皮肤，吸水性好，材质能经受长期消毒灭菌，缩水率≤10%。 3.符合《国家纺织产品基本安全技术规范》GB 18401-2010 A类要求。
104 | 婴儿水洗浴巾 | 105cm*105cm±10cm | 纯棉纱布；可洗；厚度≥6层 | 条 | 15 | 面料: 纯棉纱布；安全类别A类；可洗；厚度≥6层 规格/尺寸：105cm*105cm±10cm 每条需独立包装
105 | 婴儿中单 | 3m*4m | 100%棉 卡通花色 | 张 | 10 | 1.100%棉。 2.卡通花色，可直接接触皮肤，能吸水，能经受长期消毒灭菌，缩水率≤10%。 3.符合《国家纺织产品基本安全技术规范》GB 18401-2010 A类要求。
106 |  | 3m*1.5m | 100%棉 卡通花色 | 张 | 10 | 1.100%棉。 2.卡通花色，可直接接触皮肤，能吸水，能经受长期消毒灭菌，缩水率≤10%。。 3.符合《国家纺织产品基本安全技术规范》GB 18401-2010 A类要求。
107 | 垫絮套 | 95cm*205cm | 100%棉 军绿色 | 床 | 10 | 1、成分含量：棉100%。 2、纱支：23S*23S（±2s）。 3、甲醛含量（mg/kg）：≤75mg/kg。 4、pH值：4.0-8.5。 5、异味：无异味。 6、可分解致癌芳香胺染料（mg/kg）：禁用。 7、经向密度为（根/10cm)：270根/10cm±5根/10cm，纬向密度为（根/10cm)：230根/10cm±5根/10cm。 8、耐皂洗色牢度：变色、沾色≥4级；耐摩擦色牢度：干摩、湿摩≥4级；耐酸汗渍色牢度：变色、沾色≥4级；耐碱汗渍色牢度：变色、沾色≥4级；耐水洗色牢度：变色、沾色≥4级；耐碱斑色牢度：变色、沾色≥4级；耐酸斑色牢度：变色、沾色≥4级。
108 | 新生儿衣服套装 | 100%棉 | 100%棉；安全类别A类 需礼品盒套装（包括并不限于2套分体衣2张喂奶巾） 规格/尺寸：春夏款（21度以上室温穿）；适用年龄0-6个月； 颜色：颜色可选 | 套 | 20 | 面料: 100%棉；安全类别A类 需礼品盒套装（包括并不限于2套分体衣2张喂奶巾） 规格/尺寸：春夏款（21度以上室温穿）；适用年龄0-6个月； 颜色：颜色可选

## 服装服饰
服装服饰 产品信息表
序号 | 品名 | 规格 | 型号 | 计价单位 | 年预计用量 | 参考参数 （该参数为本单位原招标使用参数，仅做参考） | 调研价格（元） | 提供产品参数（请根据产品实际情况据实填写）
1 | 工勤人员工作服夏季套装 | 各尺码 | 定制 | 套 | 20 | 1.纤维含量: 聚酯纤维65%(±3)棉 35%(±3) 2.单位面积质量g/㎡: 183(±3) 3.水洗尺寸变化率%:经向≥-1%. 纬向≥-1% 4.密度（根/10cm）: 经向 426（±5根/10cm）纬向 229 （±5根/10cm） 5.线密度（经纱 纬纱 tex）（经纱纬纱支数 s）: 经纱 26.2*1（±2）纬纱27.4*1（±2） 经纱22.5/1 （±2）纬纱21.6/1（±2） 6.耐氯漂变色: 4-5 7.甲醛含量: 实测值为无
2 | 工勤人员工作服冬季套装 | 各尺码 | 定制 | 套 | 20 | 1.纤维含量: 聚酯纤维65%(±3)棉 35%(±3) 2.单位面积质量g/㎡: 240(±3) 3.水洗尺寸变化率%:经向≥-1%. 纬向≥-1% 4.密度（根/10cm）: 经向 558（±5根/10cm）纬向 276 （±5根/10cm） 5.线密度 （经纱 纬纱 tex）（经纱纬纱支数 s）: 经纱 13.4*2（±2）纬纱27.8*1 （±2）经纱44.1/2（±2） 纬纱21.3/1（±2） 6.耐氯漂变色: 4-5 7.甲醛含量: 实测值为无
3 | 门诊、体检中心导医夏季工作服（连衣裙或短袖衬衣+包裙） | 量身定做 | 定制 | 套 | 50 | 1.纤维含量：92%聚酯纤维(±3)，8%氨纶(±3) 2.单位面积质量g/㎡：270 (±5) 3.质量检测： GB 18401-2010 4.可分解致癌芳香胺染料：实测值为无 5.甲醛含量：甲醛含量-实测值为无
4 | 门诊、体检中心导医冬季工作服（西装上衣+长袖衬衣+马甲+西裤） | 量身定做 | 定制 | 套 | 50 | 1.纤维含量：92%聚酯纤维(±3)，8%氨纶(±3) 2.单位面积质量g/ m²：270~340 3.质量检测： GB 18401-2010 4.可分解致癌芳香胺染料：实测值为无 5.甲醛含量：甲醛含量-实测值为无
5 | 医生夏季工作服 | 各尺码 | 定制 | 件 | 2500 | 1、成份含量：99%聚酯纤维/1%导电丝； 2、甲醛含量：≤75mg/kg； 3、pH值：4.0-8.5； 4、单位面积质量：180g/㎡±10g/㎡； 5、织物密度：经向密度500根/10cm±5根/10cm纬向密度355根/10cm±5根/10cm ； 6、水洗尺寸变化率：经向±2% 纬向±2%； 7、断裂强力：经向≥1500N 纬向≥1400N 8、透气率：≥30mm/s 9、防紫外线性能 UPF≥40，T（UVA）＜5%； 10、异味：无异味； 11、静电压半衰期≤3.0s； 12、电荷面密度≤4.0μC/m； 13、、耐水色牢度：变色、沾色≥4级；耐汗渍色牢度：变色、沾色≥4级；耐皂洗色牢度：变色、沾色≥4级，耐酸汗渍色牢度：变色、沾色≥4级；耐碱汗渍色牢度：变色、沾色≥4级。耐摩擦色牢度：干摩、湿摩≥4级 14、耐氯化水色牢度≥4级
6 | 医生冬季工作服 | 各尺码 | 定制 | 件 | 2500 | 1.纤维含量: 聚酯纤维93%(±3)棉 7%(±3) 2.单位面积质量g/㎡: 220(±3) 3.水洗尺寸变化率%:经向≥-1%. 纬向≥-1% 4. 静电性能: ≤2.1μС/m2 5.防紫外线: 紫外线防护系数UPF≥50 ；UVA(%):1 UVB(%):0.04 UPF平均值≥50 5.其他要求: 安全类别B类/一等品 6.避光率要达到90%以上 7.密度（根/10cm）: 经向 651（±5根/10cm）纬向 393（±5根/10cm） 8.线密度 （经纱 纬纱 tex）（经纱纬纱支数 s）: 经纱 20.3*1（±2）纬纱18.2*1 （±2）经纱49.2/1 （±2）纬纱55.0/1（±2） 9.耐氯漂变色: 4-5 10.耐干摩擦色牢度，耐湿摩擦色牢度（级）: 4-5 11.甲醛含量: 实测值为无
7 | 实习医生夏季工作服 | 各尺码 | 定制 | 件 | 500 | 1.纤维含量：聚酯纤维84%(±3)棉16%(±3) 2.单位面积质量g/㎡: 183(±3) 3. 密度（根/10cm）: 经向 879（±5根/10cm）纬向 528（±5根/10cm） 4.线密度：（经纱 纬纱 tex）（经纱纬纱支数 s）: 经纱1：13.4*2 （±2） 经纱2：8.6*1（±2）纬纱8.7*1 （±2）经纱支数1： 44.1/2（±2）经纱支数2： 68.7/1（±2）纬纱支数67.9/1（±2） 5.水洗尺寸变化率%:经向≥-1%. 纬向≥-1% 6. 静电性能:≤1.2μС/m2 7.防紫外线功能: 紫外线防护系数UPF≥50 UVA(%):0.05 UVB(%):0.05UPF平均值2000 8.其他要求：安全类别样品等级 B 类/一等品 9.甲醛含量: 实测值为无
8 | 实习医生冬季工作服 | 各尺码 | 定制 | 件 | 500 | 1.纤维含量: 聚酯纤维93%(±3)棉 7%(±3) 2.单位面积质量g/㎡: 220(±3) 3.水洗尺寸变化率%:经向≥-1%. 纬向≥-1% 4. 静电性能: ≤2.1μС/m2 5.防紫外线: 紫外线防护系数UPF≥50 ；UVA(%):1 UVB(%):0.04 UPF平均值≥50 5.其他要求: 安全类别B类/一等品 6.避光率要达到90%以上 7.密度（根/10cm）: 经向 651（±5根/10cm）纬向 393（±5根/10cm） 8.线密度 （经纱 纬纱 tex）（经纱纬纱支数 s）: 经纱 20.3*1（±2）纬纱18.2*1 （±2）经纱49.2/1 （±2）纬纱55.0/1（±2） 9.耐氯漂变色: 4-5 10.耐干摩擦色牢度，耐湿摩擦色牢度（级）: 4-5 11.甲醛含量: 实测值为无
9 | 规培医生夏季工作服 | 各尺码 | 定制 | 件 | 1000 | 1.纤维含量：聚酯纤维84%(±3)棉16%(±3) 2.单位面积质量g/㎡: 183(±3) 3. 密度（根/10cm）: 经向 879（±5根/10cm）纬向 528（±5根/10cm） 4.线密度：（经纱 纬纱 tex）（经纱纬纱支数 s）: 经纱1：13.4*2 （±2） 经纱2：8.6*1（±2）纬纱8.7*1 （±2）经纱支数1： 44.1/2（±2）经纱支数2： 68.7/1（±2）纬纱支数67.9/1（±2） 5.水洗尺寸变化率%:经向≥-1%. 纬向≥-1% 6. 静电性能:≤1.2μС/m2 7.防紫外线功能: 紫外线防护系数UPF≥50 UVA(%):0.05 UVB(%):0.05UPF平均值2000 8.其他要求：安全类别样品等级 B 类/一等品 9.甲醛含量: 实测值为无
10 | 规培医生冬季工作服 | 各尺码 | 定制 | 件 | 1000 | 1.纤维含量: 聚酯纤维93%(±3)棉 7%(±3) 2.单位面积质量g/㎡: 220(±3) 3.水洗尺寸变化率%:经向≥-1%. 纬向≥-1% 4. 静电性能: ≤2.1μС/m2 5.防紫外线: 紫外线防护系数UPF≥50 ；UVA(%):1 UVB(%):0.04 UPF平均值≥50 5.其他要求: 安全类别B类/一等品 6.避光率要达到90%以上 7.密度（根/10cm）: 经向 651（±5根/10cm）纬向 393（±5根/10cm） 8.线密度 （经纱 纬纱 tex）（经纱纬纱支数 s）: 经纱 20.3*1（±2）纬纱18.2*1 （±2）经纱49.2/1 （±2）纬纱55.0/1（±2） 9.耐氯漂变色: 4-5 10.耐干摩擦色牢度，耐湿摩擦色牢度（级）: 4-5 11.甲醛含量: 实测值为无
11 | 护士夏季工作服套装（短装上衣+裤子） | 各尺码 | 包括病区通用护士服，并不限于门急诊、儿科、妇产科、特需病区等非通用护士服 | 套 | 2200 | 1、成份含量：99%聚酯纤维/1%导电丝； 2、甲醛含量：≤75mg/kg； 3、pH值：4.0-8.5； 4、单位面积质量：180g/㎡±10g/㎡； 5、织物密度：经向密度500根/10cm±5根/10cm纬向密度355根/10cm±5根/10cm ； 6、水洗尺寸变化率：经向±2% 纬向±2%； 7、断裂强力：经向≥1500N 纬向≥1400N 8、透气率：≥30mm/s 9、防紫外线性能 UPF≥40，T（UVA）＜5%； 10、异味：无异味； 11、静电压半衰期≤3.0s； 12、电荷面密度≤4.0μC/m； 13、、耐水色牢度：变色、沾色≥4级；耐汗渍色牢度：变色、沾色≥4级；耐皂洗色牢度：变色、沾色≥4级，耐酸汗渍色牢度：变色、沾色≥4级；耐碱汗渍色牢度：变色、沾色≥4级。耐摩擦色牢度：干摩、湿摩≥4级 14、耐氯化水色牢度≥4级
12 | 护士冬季工作服套装（短装上衣+裤子） | 各尺码 | 包括病区通用护士服，并不限于门急诊、儿科、妇产科、特需病区等非通用护士服 | 套 | 2200 | 1、成份含量：99%聚酯纤维/1%导电丝； 2、甲醛含量：≤75mg/kg； 3、pH值：4.0-8.5； 4、单位面积质量：220g/㎡±10g/㎡； 6、水洗尺寸变化率：经向±2% 纬向±2%； 8、透气率：≥240mm/s 9、防紫外线性能 UPF≥40，T（UVA）＜5%； 10、异味：无异味； 11、静电压半衰期≤3.0s； 12、电荷面密度≤4.0μC/m； 13、、耐水色牢度：变色、沾色≥4级；耐汗渍色牢度：变色、沾色≥4级；耐皂洗色牢度：变色、沾色≥4级，耐酸汗渍色牢度：变色、沾色≥4级；耐碱汗渍色牢度：变色、沾色≥4级。耐摩擦色牢度：干摩、湿摩≥4级 14、耐氯化水色牢度≥4级
13 | 规培护士夏季工作服套装 | 各尺码 | 定制 | 套 | 100 | 1.纤维含量：聚酯纤维84%(±3)棉16%(±3) 2.单位面积质量g/㎡: 183(±3) 3. 密度（根/10cm）: 经向 879（±5根/10cm）纬向 528（±5根/10cm） 4.线密度：（经纱 纬纱 tex）（经纱纬纱支数 s）: 经纱1：13.4*2 （±2） 经纱2：8.6*1（±2）纬纱8.7*1 （±2）经纱支数1： 44.1/2（±2）经纱支数2： 68.7/1（±2）纬纱支数67.9/1（±2） 5.水洗尺寸变化率%:经向≥-1%. 纬向≥-1% 6. 静电性能:≤1.2μС/m2 7.防紫外线功能: 紫外线防护系数UPF≥50 UVA(%):0.05 UVB(%):0.05UPF平均值2000 8.其他要求：安全类别样品等级 B 类/一等品 9.甲醛含量: 实测值为无
14 | 规培护士冬季工作服套装 | 各尺码 | 定制 | 套 | 100 | 1.纤维含量: 聚酯纤维93%(±3)棉 7%(±3) 2.单位面积质量g/㎡: 220(±3) 3.水洗尺寸变化率%:经向≥-1%. 纬向≥-1% 4. 静电性能: ≤2.1μС/m2 5.防紫外线: 紫外线防护系数UPF≥50 ；UVA(%):1 UVB(%):0.04 UPF平均值≥50 5.其他要求: 安全类别B类/一等品 6.避光率要达到90%以上 7.密度（根/10cm）: 经向 651（±5根/10cm）纬向 393（±5根/10cm） 8.线密度 （经纱 纬纱 tex）（经纱纬纱支数 s）: 经纱 20.3*1（±2）纬纱18.2*1 （±2）经纱49.2/1 （±2）纬纱55.0/1（±2） 9.耐氯漂变色: 4-5 10.耐干摩擦色牢度，耐湿摩擦色牢度（级）: 4-5 11.甲醛含量: 实测值为无
15 | 窗口人员冬（收费/财务） | 各尺码 | 定制 | 件 | 50 | 1.纤维含量: 聚酯纤维65%(±3)棉 35%(±3) 2.单位面积质量g/㎡: 240(±3) 3.水洗尺寸变化率%:经向≥-1%. 纬向≥-1% 4.密度（根/10cm）: 经向 558（±5根/10cm）纬向 276 （±5根/10cm） 5.线密度 （经纱 纬纱 tex）（经纱纬纱支数 s）: 经纱 13.4*2（±2）纬纱27.8*1 （±2）经纱44.1/2（±2） 纬纱21.3/1（±2） 6.耐氯漂变色: 4-5 7.甲醛含量: 实测值为无
16 | 窗口人员夏（收费/财务） | 各尺码 | 定制 | 件 | 50 | 1.纤维含量: 聚酯纤维65%(±3)棉 35%(±3) 2.单位面积质量g/㎡: 183(±3) 3.水洗尺寸变化率%:经向≥-1%. 纬向≥-1% 4.密度（根/10cm）: 经向 426（±5根/10cm）纬向 229 （±5根/10cm） 5.线密度（经纱 纬纱 tex）（经纱纬纱支数 s）: 经纱 26.2*1（±2）纬纱27.4*1 经纱22.5/1 （±2）纬纱21.6/1（±2） 6.耐氯漂变色: 4-5 7.甲醛含量: 实测值为无